## Terminal Afonso Pena 2
BOLETIM DE ENSAIO COM DCP - CBR
RUA / AVENIDA: |  |  |  |  | CIDADE: | [7 empty] | MATERIAL:
SÃO JOSÉ DOS PINHAIS
FURO / POS | 6 |  |  |  | 7 |  |  |  | 8 |  |  |  | 9 |  |  |  | 10
ESTACA
ZERO | 200 |  |  |  | 190 |  |  |  | 180 |  |  |  | 190 |  |  |  | 190
N.º GOLPES | Leitura | Corrigida | DCP | CBR | Leitura | Corrigida | DCP | CBR | Leitura | Corrigida | DCP | CBR | Leitura | Corrigida | DCP | CBR | Leitura | Corrigida | DCP | CBR
| (mm) | (mm) | mm/golpe | % | (mm) | (mm) | mm/golpe | % | (mm) | (mm) | mm/golpe | % | (mm) | (mm) | mm/golpe | % | (mm) | (mm) | mm/golpe | %
3 | 320 | 120 | 40 | 3.813847 | 350 | 160 | 53.33333 | 2.639014 | 270 | 90 | 30 | 5.51169 | 380 | 190 | 63.33333 | 2.117925 | 340 | 150 | 50 | 2.866279
6 | 420 | 220 | 33.33333 | 4.816319 | 440 | 250 | 30 | 5.51169 | 370 | 190 | 63.33333 | 2.117925 | 490 | 300 | 100 | 1.180321 | 410 | 220 | 73.33333 | 1.755554
9 | 510 | 310 | 30 | 5.51169 | 510 | 320 | 23.33333 | 7.603083 | 450 | 270 | 90 | 1.350733 | 560 | 370 | 123.3333 | 0.9024372 | 460 | 270 | 90 | 1.350733
12 | 580 | 380 | 23.33333 | 7.603083 | 570 | 380 | 20 | 9.261506 | 580 | 400 | 133.3333 | 0.8167298 | 630 | 440 | 146.6667 | 0.7229292 | 510 | 320 | 106.6667 | 1.086734
15 |  |  |  |  | 610 | 420 | 13.33333 | 15.56247 | 690 | 510 | 170 | 0.5984466 |  |  |  |  | 550 | 360 | 120 | 0.9346478
18 | [16 empty] | 600 | 410 | 136.6667 | 0.7913195
21
24
27
30
33
36
39
42
45
48
51
54
57
60
63
66
69
72
75
78 | ARGILA SILTOSA PRETA COM |  |  |  | ARGILA SILTOSA PRETA COM |  |  |  | ARGILA SILTOSA PRETA COM |  |  |  | ARGILA SILTOSA CINZA COM |  |  |  | ARGILA SILTOSA PRETA COM
81 | UMIDADE E PLASTICIDADE ALTAS |  |  |  | UMIDADE E PLASTICIDADE ALTAS |  |  |  | UMIDADE E PLASTICIDADE ALTAS |  |  |  | UMIDADE E PLASTICIDADE ALTAS |  |  |  | UMIDADE E PLASTICIDADE ALTAS
84
87 | CBR=7,6 |  |  |  | CBR=15,6 |  |  |  | CBR0,60 |  |  |  | CBR=0,7 |  |  |  | CBR=0,8
90
93
96
99
102
105
108
111
114
117
120

## Terminal Afonso Pena 1
BOLETIM DE ENSAIO COM DCP - CBR
RUA / AVENIDA: |  |  |  |  | CIDADE: | [7 empty] | MATERIAL:
TERMINAL DE ONIBUS AFONSO PENA |  |  |  |  | SÃO JOSÉ DOS PINHAIS | [7 empty] | SOLO NATURAL
FURO / POS | 1 |  |  |  | 2 |  |  |  | 3 |  |  |  | 4 |  |  |  | 5
ESTACA
ZERO | 220 |  |  |  | 180 |  |  |  | 170 |  |  |  | 180 |  |  |  | 200
N.º GOLPES | Leitura | Corrigida | DCP | CBR | Leitura | Corrigida | DCP | CBR | Leitura | Corrigida | DCP | CBR | Leitura | Corrigida | DCP | CBR | Leitura | Corrigida | DCP | CBR
| (mm) | (mm) | mm/golpe | % | (mm) | (mm) | mm/golpe | % | (mm) | (mm) | mm/golpe | % | (mm) | (mm) | mm/golpe | % | (mm) | (mm) | mm/golpe | %
3 | 440 | 220 | 73.33333 | 1.755554 | 270 | 90 | 30 | 5.51169 | 230 | 60 | 20 | 9.261506 | 300 | 120 | 40 | 3.813847 | 285 | 85 | 28.33333 | 5.930059
6 | 550 | 330 | 36.66667 | 4.263169 | 360 | 180 | 30 | 5.51169 | 270 | 100 | 13.33333 | 8.357539 | 390 | 210 | 30 | 5.51169 | 360 | 160 | 53.33333 | 2.639014
9 | 650 | 430 | 33.33333 | 4.816319 | 420 | 240 | 20 | 9.261506 | 310 | 140 | 13.33333 | 15.56247 | 460 | 280 | 23.33333 | 7.603083 | 430 | 230 | 76.66667 | 1.658455
12 |  |  |  |  | 480 | 300 | 20 | 9.261506 | 330 | 160 | 6.666667 | 37.79173 | 510 | 330 | 16.66667 | 11.6959 | 480 | 280 | 93.33333 | 1.289297
15 |  |  |  |  | 560 | 380 | 26.66667 | 6.408554 | 350 | 180 | 6.666667 | 36.7618 | 560 | 380 | 16.66667 | 11.6959 | 520 | 320 | 106.6667 | 1.086734
18 | [8 empty] | 390 | 220 | 13.33333 | 15.56247 |  |  |  |  | 555 | 355 | 118.3333 | 0.9515309
21 | [8 empty] | 450 | 280 | 20 | 9.261506 |  |  |  |  | 590 | 390 | 130 | 0.843631
24 | [8 empty] | 520 | 350 | 23.33333 | 7.603083
27 | [8 empty] | 570 | 400 | 16.66667 | 11.6959
30
33
36 | ARGILA SILTOSA PRETA COM |  |  |  | ARGILA SILTOSA PRETA COM |  |  |  | ARGILA SILTOSA CINZA COM |  |  |  | ARGILA SILTOSA PRETA COM |  |  |  | ARGILA SILTOSA PRETA COM
39 | UMIDADE E PLASTICIDADE ALTAS |  |  |  | UMIDADE E PLASTICIDADE ALTAS |  |  |  | UMIDADE E PLASTICIDADE ALTAS |  |  |  | UMIDADE E PLASTICIDADE ALTAS |  |  |  | UMIDADE E PLASTICIDADE ALTAS
42
45
48 | CBR=4,3 |  | NA=1,5m |  | CBR=6,4 |  | NA=1,5M |  | CBR11,7 |  |  |  | CBR=11,7 |  |  |  | CBR=0,8
51
54
57
60
63
66
69
72
75
78
81
84
87
90
93
96
99
102
105
108
111
114
117
120

## Gráficos
GRÁFICOS DO BOLETIM DE ENSAIO COM DCP - CBR

## TABELA
TABELA DE TARAS
Nº | PESOS
1 | 8.95
2 | 7.6
3 | 7.95
4 | 7
5 | 7.5
6 | 7.07
7 | 8.18
8 | 6
9 | 7.2
10 | 8.97
11 | 8.03
12 | 7.42
13 | 8.95
14 | 8.39
15 | 7.2
16 | 8
17 | 9.05
18 | 7.46
19 | 8.43
20 | 7.95
21 | 8.69
22 | 7.67
23 | 8.98
24 | 4.4
25 | 3.5
26 | 3.6
27 | 3
28 | 3.2
29 | 4.1
30 | 3.1
31 | 3.5
32 | 4
33 | 2.95
34 | 3
35 | 4.5
36 | 3
37 | 3.1
38 | 3.4
39 | 4.4
40 | 4.2
41 | 4.11
42 | 2.98
43 | 4.5
44 | 0
45 | 0
46 | 0
47 | 0
48 | 0
49 | 0
50 | 0
51 | 0
52 | 0
53 | 0