## A1
Pág. 1/9
Ref. 456/08
Cinco ensaios geotécnicos realizados na Avenida Rui Barbosa com rua Annelise Gellert Krigsner em São José dos Pinhais- Pr.
Contratante: Geplan Planejamento, Projetos e Gerenciamento de Obras.
SONDAGEM SPT- STANDART PENETRATION TEST
Curitiba-Pr, outubro/2008
Argileste Engenharia Civil Ltda
Rua Salgado Filho, 2367 - Pinhais Pr - Fone: 041-3246-2868
E-mail: argileste@uol.com.br

## A2
Contratante | Geplan Planejamento, Projetos e Gerenciamento de Obras |  |  | Ref. 456/08
Pág. 2/9
a) Quantitativo.
b) Materiais utilizados.
c) Execução.
d) Classificação.
Compacidade das Areias e Siltes Arenosos |  |  | Consistência das Argilas e Siltes Argilosos
Fofa (o) |  | 0 - 4 | Muito mole | 0 - 2
Pouco compacta (o) |  | 5 - 8 | Mole | 3 - 5
Medianamente compacto (a) |  | 9 - 18 | Média (o) | 6 - 10
Compacta (o) |  | 19 - 40 | Rija (o) | 11 - 19
Muito compacta (o) |  | > 40 | Dura (o) | > 19
05 (cinco) ensaios, cuja metragem linear é : 73,25 m ( setenta e três metros e vinte e cinco centímetros).
As amostras amolgadas retiradas do amostrador foram separadas e, catalogadas para classificação, como também para que pudéssemos definir suas propriedades qualitativas e, a resistência a penetração dinâmica (NSPT), através do somatório do número de golpes dos últimos 30,00 cms, que estão definidos em nossos boletins, conforme as tabelas abaixo:
A partir da cota 0,0 (zero), ou seja; no nível do solo e, considerando profundidade constante a cada 1,00 metro até a camada impenetrável da rocha, o solo foi atravessado pelo amostrador de barrilete através de cravação dinâmica de 45,00 cms, com contagem do número de golpes para cada 15,00 cms e, anotados em nossos boletins de campo. Para os 55,00 cms restantes de cada cota, o solo foi removido por lavagem á percussão. Este ensaio foi iniciado na cota zero para verificar se as tensões são superiores a 1,5 kgf/cm2, o necessário para um dimensionamento superficial.
Barrilete amostrador tipo Terzaghi e Peck com Ø interno de 1⅜ " = 34,90 mm, Ø externo de 2" = 50,80 mm, comprimento de 45,00 cms.
Revestimento de Ø interno de 2½" = 63,50 mm.
Peso de 65,00 kg (49 joules ou 140 libras) para queda dinâmica dos 75,00 cms.
Hastes de 1,00 e 2,00 metros, trépano para lavagem á percussão dos 55,00 cms.
Trado helicoidal para avanço do revestimento e, retirada das amostras superficiais.
Conforme entendimentos estamos enviando através dos boletins em anexo, relatórios e nosso parecer a respeito dos serviços de sondagem do tipo SPT-Standard Penetration Test ( Teste Modelo de Penetração), realizado em sua obra acima identificada, onde os serviços foram realizados em conformidade com as normas NBR6484/2001 (Execução) e NBR7250/1982 (Identificação e Classificação).
Ilmo. Srs.
Curitiba-Pr, 14 de outubro de 2008.
Argileste Engenharia Civil Ltda

## A3
| Ref. 456/08 | Pág. 3/9
e) Croqui de locação:
f) Nível d´água:
g) Boletins e amostras:
h) Quanto ao solo e, as características físicas e mecânicas.
i) Quanto ao tipo de fundação e o comprimento das estacas.
Eng° Civil Oziel Lopes
Crea 154.590-D/SP
Eng° Civil Irineu Novak
Crea 19.383-D/PR
Solos residuais inconsolidados, formados por argilas, areia e silte, cujas amostras possuem iguais composições minerais, granulometria, cor, forma, textura e iguais ângulos de atrito interno. Os fustes mantiveram-se instáveis nos cinco perfis ensaiados, para diâmetro compatível ao do amostrador de barrilete.
a) Fundação por deslocamento do tipo estaca prémoldada; os comprimentos devem variar em torno de 9,00 metros, todavia, deve ser comprovado dinamicamente por estacas provas, conforme NBR-13208/1994.
b) Fundação do tipo substituição, considerar o nível d´água, confinamento e estabilidade dos fustes durante o lançamento. Este tipo de fundação somente será possível com o uso de revestimento.
c) Fundação direta; as tensões no primeiro metro e na cota zero, não mobilizam cargas para este tipo de fundação.
Constam os "NSPTs" dos primeiros, segundos e terceiros 15,00 cms de cada metro ensaiado, fornecemos também uma coluna com o somatório dos acumulados dos últimos 30,00 cms. Apresentamos a profundidade da camada, onde houve alteração de solo e, gráfico de penetração dos 30,00 cms iniciais e dos 30,00 cms finais. Informamos que as amostras classificadas e catalogadas, ficarão á sua disposição por 10 dias, a partir da entrega desta documentação.
Nível d´água inicial consideramos o nível encontrado logo após o ensaio e, nível final o encontrado 6:00 horas após estes ensaios. Os níveis informados poderão variar em função de chuvas durante ou após este estudo, como também em função da constante de permeabilidade deste solo. O nível d´água encontrado neste ensaio foi ± 2,20 metros.
cordialmente
Segue na próxima página o croqui de locação, informando o local do referencial escolhido para cotar até os furos, aqui representado no nível da rua Annelise Gellert Krisgsner , onde adotamos a cota referencial, RN = 0,00 metro.
Argileste Engenharia Civil Ltda

## D1
Cliente | Geplan Planejamento, Projetos e Gerenc.de Obras
Obra | Ensaio geológico para Edificação Industrial | Página | 4/9
Local | Avenida Rui Barbosa, s/n - São José dos Pinhais Pr. | Data | 2008-10-14
Eng°s. | OZIEL LOPES / IRINEU NOVAK | Referência | 456/2008
Desenho | Rodrigo Ramos Lopes | Escala | S/Escala
Croqui de Locação
RN=0,00 M
SP-01
34,00 m
SP-02
83,50 m
RUA ANNELISE GELLERT KRIGSNER
113,53 m
Argileste Engenharia Civil Ltda
40,00 m
21,50 m
42,00 m
25,00 m
15,00 m
181,22 m
153,14 m
110,00 m
SP-03
SP-04
SP-05
N
AVENIDA RUI BARBOSA
25,00 m
16,00 m

## S1
CLIENTE |  | Geplan Planejamento Projetos e Gerenc.de Obras | [15 empty] | PERFIL Nº
OBRA |  | Ensaio Geotécnico para Edif. Industrial em S.José do Pinhais Pr. | [15 empty] | PÁGINA Nº | 5/9
LOCAL |  | Avenida Rui Barbosa com Rua Annelise Gellert Krigsner | [15 empty] | REFERÊNCIA | 456/08
Amostra seca (dinâmica) |  |  |  |  | 0.45 | m | Ø interno amostrador | [7 empty] | 34,90 mm |  |  | Data inicial | 141008
Profundidade do revestimento |  |  |  |  | 1 | m | Norma de Identificação | [7 empty] | 7250/1982 |  |  | Data final | 141008
Nível d´ água após ensaio |  |  |  |  | 2.16 | m | Norma de execução | [7 empty] | 6484/2001 |  |  | Cota do (RN) | 0,00 m
Nível d´ água 6:00 hs. após ensaio |  |  |  |  | 2.2 | m | Escala vertical | [7 empty] | 1/100 |  |  | Cota do furo | 0
Nível d'água 6:00 após | Número de amostras | C o t a s |  |  |  |  | 5 | 10 | 15 | 20 | 25 | 30 | 35 | 40 | 45 | 50 | Prof .Camada | IDENTIFICAÇÃO DO SOLO
| 0 | 0.45 | 3 | 3 | 3 | 6
| 1 | 1.45 | 3 | 3 | 3 | 12
| 2 | 2.45 | 3 | 3 | 3 | 18
| 3 | 3.45 | 3 | 3 | 4 | 25 | [10 empty] | 3.64
| 4 | 4.45 | 5 | 6 | 6 | 37 | [10 empty] | 4.8
| 5 | 5.45 | 6 | 7 | 7 | 51 | [10 empty] | 5.9
| 6 | 6.45 | 7 | 7 | 8 | 66
| 7 | 7.45 | 8 | 9 | 11 | 86
| 8 | 8.45 | 10 | 12 | 13 | 111
| 9 | 9.45 | 13 | 14 | 15 | 140
| 10 | 10.45 | 14 | 16 | 17 | 173
| 11 | 11.45 | 15 | 17 | 18 | 208
| 12 | 12.45 | 16 | 18 | 20 | 246
| 13 | 13.45 | 19 | 20 | 22 | 288
| 14 | 14.45 | 21 | 23 | 24 | 335 | [10 empty] | 12.45
| 15 | 15.45
| 16 | 16.45
| 17 | 17.45
| 18 | 18.45
| 19 | 19,45 m
| 20 | 20,45 m
| 21 | 21,45 m
| 22 | 22,45 m
| 20 | 20.45
| 18 | 18.45
logo após o ensaio.
Eng◦. Resp. |  | OZIEL LOPES - Crea 154590/D-SP |  |  |  |  | Escala vertical 5: Desenho; Escala vertical 20: Rodrigo Ramos Lopes |  | Sondador | Sander R. de Oliveira
∑ do acum.
30,00 cms.
finais.
Número de Golpes Penetração 45,00 cms
1 º
15,00
cms.
2 º
15,00
cms.
3º
15,00
cms.
Gráfico de Penetração
Camada Inicial 1ª + 2ª
Camada Final 2ª + 3ª
Interrompido na cota: 14,45 metros.
SP-01
Obs: O fuste se manteve instável durante este ensaio para diâmetro compatível ao do amostrador de barrilete.
Argila orgânica, preta, média.
Argila siltosa, cinza, média.
Areia argilosa, cinza, medianamente compacta.
Argila siltosa, cinza variegada, rija.
Idem, dura.
Idem, cinza clara.
Idem, cinza e branca.
Idem, cinza esverdeada.
Argileste Engenharia Civil Ltda

## S2
CLIENTE |  | Geplan Planejamento Projetos e Gerenc.de Obras | [15 empty] | PERFIL Nº
OBRA |  | Ensaio Geotécnico para Edif. Industrial em S.José do Pinhais Pr. | [15 empty] | PÁGINA Nº | 6/9
LOCAL |  | Avenida Rui Barbosa com Rua Annelise Gellert Krigsner | [15 empty] | REFERÊNCIA | 456/08
Amostra seca (dinâmica) |  |  |  |  | 0.45 | m | Ø interno amostrador | [7 empty] | 34,90 mm |  |  | Data inicial | 151008
Profundidade do revestimento |  |  |  |  | 1 | m | Norma de Identificação | [7 empty] | 7250/1982 |  |  | Data final | 151008
Nível d´ água após ensaio |  |  |  |  | 2.26 | m | Norma de execução | [7 empty] | 6484/2001 |  |  | Cota do (RN) | 0,00 m
Nível d´ água 6:00 hs. após ensaio |  |  |  |  | 2.3 | m | Escala vertical | [7 empty] | 1/100 |  |  | Cota do furo | 0
Nível d'água 6:00 após | Número de amostras | C o t a s |  |  |  |  | 5 | 10 | 15 | 20 | 25 | 30 | 35 | 40 | 45 | 50 | Prof .Camada | IDENTIFICAÇÃO DO SOLO
| 0 | 0.45 | 4 | 3 | 2 | 5
| 1 | 1.45 | 2 | 2 | 3 | 10
| 2 | 2.45 | 3 | 3 | 3 | 16
| 3 | 3.45 | 3 | 3 | 4 | 23 | [10 empty] | 3.8
| 4 | 4.45 | 5 | 6 | 6 | 35 | [10 empty] | 4.9
| 5 | 5.45 | 6 | 7 | 8 | 50
| 6 | 6.45 | 8 | 9 | 10 | 69 | [10 empty] | 6.6
| 7 | 7.45 | 9 | 10 | 12 | 91
| 8 | 8.45 | 10 | 13 | 14 | 118
| 9 | 9.45 | 14 | 15 | 17 | 150
| 10 | 10.45 | 15 | 18 | 19 | 187
| 11 | 11.45 | 18 | 19 | 20 | 226
| 12 | 12.45 | 19 | 21 | 22 | 269
| 13 | 13.45 | 22 | 23 | 24 | 316
| 14 | 14.45 | 23 | 24 | 26 | 366 | [10 empty] | 14.45
| 15 | 15.45
| 16 | 16.45
| 17 | 17.45
| 18 | 18.45
| 19 | 19,45 m
| 20 | 20,45 m
| 21 | 21,45 m
| 22 | 22,45 m
| 20 | 20.45
| 18 | 18.45
logo após o ensaio.
Eng◦. Resp. |  | OZIEL LOPES - Crea 154590/D-SP |  |  |  |  | Escala vertical 5: Desenho; Escala vertical 20: Rodrigo Ramos Lopes |  | Sondador | Sander R. de Oliveira
∑ do acum.
30,00 cms.
finais.
Número de Golpes Penetração 45,00 cms
1 º
15,00
cms.
2 º
15,00
cms.
3º
15,00
cms.
Gráfico de Penetração
Camada Inicial 1ª + 2ª
Camada Final 2ª + 3ª
Interrompido na cota: 14,45 metros.
SP-02
Obs: O fuste se manteve instável durante este ensaio para diâmetro compatível ao do amostrador de barrilete.
Argila orgânica, preta, mole á média.
Argila siltosa, marrom e cinza, rija.
Areia, marrom clara, medianamente compacta.
Argila siltosa, cinza variegada, dura.
Idem, cinza esverdeada, dura.
Idem, cinza clara, dura.
Idem, cinza com grânulos brancos, dura.
Argileste Engenharia Civil Ltda
Idem, marrom escura, média.

## S3
CLIENTE |  | Geplan Planejamento Projetos e Gerenc.de Obras | [15 empty] | PERFIL Nº
OBRA |  | Ensaio Geotécnico para Edif. Industrial em S.José do Pinhais Pr. | [15 empty] | PÁGINA Nº | 7/9
LOCAL |  | Avenida Rui Barbosa com Rua Annelise Gellert Krigsner | [15 empty] | REFERÊNCIA | 456/08
Amostra seca (dinâmica) |  |  |  |  | 0.45 | m | Ø interno amostrador | [7 empty] | 34,90 mm |  |  | Data inicial | 151008
Profundidade do revestimento |  |  |  |  | 1 | m | Norma de Identificação | [7 empty] | 7250/1982 |  |  | Data final | 151008
Nível d´ água após ensaio |  |  |  |  | 1.83 | m | Norma de execução | [7 empty] | 6484/2001 |  |  | Cota do (RN) | 0,00 m
Nível d´ água 6:00 hs. após ensaio |  |  |  |  | 1.9 | m | Escala vertical | [7 empty] | 1/100 |  |  | Cota do furo | 0
Nível d'água 6:00 após | Número de amostras | C o t a s |  |  |  |  | 5 | 10 | 15 | 20 | 25 | 30 | 35 | 40 | 45 | 50 | Prof .Camada | IDENTIFICAÇÃO DO SOLO
| 0 | 0.45 | 4 | 3 | 3 | 6
| 1 | 1.45 | 3 | 3 | 3 | 12
| 2 | 2.45 | 3 | 3 | 3 | 18
| 3 | 3.45 | 6 | 6 | 6 | 30 | [10 empty] | 3.8
| 4 | 4.45 | 5 | 4 | 4 | 38 | [10 empty] | 4.9
| 5 | 5.45 | 4 | 4 | 5 | 47
| 6 | 6.45 | 5 | 6 | 7 | 60 | [10 empty] | 6.6
| 7 | 7.45 | 7 | 8 | 8 | 76
| 8 | 8.45 | 8 | 9 | 11 | 96
| 9 | 9.45 | 10 | 12 | 13 | 121
| 10 | 10.45 | 12 | 14 | 16 | 151
| 11 | 11.45 | 15 | 17 | 18 | 186
| 12 | 12.45 | 16 | 18 | 20 | 224
| 13 | 13.45 | 19 | 21 | 22 | 267
| 14 | 14.45 | 20 | 23 | 24 | 314 | [10 empty] | 14.45
| 15 | 15.45
| 16 | 16.45
| 17 | 17.45
| 18 | 18.45
| 19 | 19,45 m
| 20 | 20,45 m
| 21 | 21,45 m
| 22 | 22,45 m
| 20 | 20.45
| 18 | 18.45
logo após o ensaio.
Eng◦. Resp. |  | OZIEL LOPES - Crea 154590/D-SP |  |  |  |  | Escala vertical 5: Desenho; Escala vertical 20: Rodrigo Ramos Lopes |  | Sondador | Sander R. de Oliveira
∑ do acum.
30,00 cms.
finais.
Número de Golpes Penetração 45,00 cms
1 º
15,00
cms.
2 º
15,00
cms.
3º
15,00
cms.
Gráfico de Penetração
Camada Inicial 1ª + 2ª
Camada Final 2ª + 3ª
Interrompido na cota: 14,45 metros.
SP-03
Obs: O fuste se manteve instável durante este ensaio para diâmetro compatível ao do amostrador de barrilete.
Argila orgânica, preta, média.
Argileste Engenharia Civil Ltda
Idem, marrom escura, rija.
Argila siltosa, cinza e marrom, média.
Areia, cinza amarronzada, medianamente compacta.
Argila siltosa, cinza variegada, dura.
Idem, verde variegada.
Idem, cinza esverdeada
Idem, verde com grânulos brancos.

## S4
CLIENTE |  | Geplan Planejamento Projetos e Gerenc.de Obras | [15 empty] | PERFIL Nº
OBRA |  | Ensaio Geotécnico para Edif. Industrial em S.José do Pinhais Pr. | [15 empty] | PÁGINA Nº | 8/9
LOCAL |  | Avenida Rui Barbosa com Rua Annelise Gellert Krigsner | [15 empty] | REFERÊNCIA | 456/08
Amostra seca (dinâmica) |  |  |  |  | 0.45 | m | Ø interno amostrador | [7 empty] | 34,90 mm |  |  | Data inicial | 161008
Profundidade do revestimento |  |  |  |  | 1 | m | Norma de Identificação | [7 empty] | 7250/1982 |  |  | Data final | 171008
Nível d´ água após ensaio |  |  |  |  | 2.26 | m | Norma de execução | [7 empty] | 6484/2001 |  |  | Cota do (RN) | 0,00 m
Nível d´ água 6:00 hs. após ensaio |  |  |  |  | 2.3 | m | Escala vertical | [7 empty] | 1/100 |  |  | Cota do furo | 0
Nível d'água 6:00 após | Número de amostras | C o t a s |  |  |  |  | 5 | 10 | 15 | 20 | 25 | 30 | 35 | 40 | 45 | 50 | Prof .Camada | IDENTIFICAÇÃO DO SOLO
| 0 | 0.45 | 3 | 3 | 2 | 5
| 1 | 1.45 | 2 | 2 | 2 | 9
| 2 | 2.45 | 2 | 2 | 2 | 13
| 3 | 3.45 | 4 | 5 | 5 | 23 | [10 empty] | 4.3
| 4 | 4.45 | 5 | 5 | 5 | 33 | [10 empty] | 4.28
| 5 | 5.45 | 5 | 6 | 6 | 45
| 6 | 6.45 | 7 | 9 | 10 | 64
| 7 | 7.45 | 8 | 10 | 11 | 85
| 8 | 8.45 | 10 | 12 | 14 | 111
| 9 | 9.45 | 12 | 14 | 15 | 140
| 10 | 10.45 | 14 | 16 | 17 | 173
| 11 | 11.45 | 15 | 17 | 18 | 208
| 12 | 12.45 | 16 | 19 | 20 | 247
| 13 | 13.45 | 19 | 20 | 21 | 288
| 14 | 14.45 | 20 | 22 | 23 | 333
| 15 | 15.45
| 16 | 16.45
| 17 | 17.45
| 18 | 18.45
| 19 | 19,45 m
| 20 | 20,45 m
| 21 | 21,45 m
| 22 | 22,45 m
| 20 | 20.45
| 18 | 18.45
logo após o ensaio.
Eng◦. Resp. |  | OZIEL LOPES - Crea 154590/D-SP |  |  |  |  | Escala vertical 5: Desenho; Escala vertical 20: Rodrigo Ramos Lopes |  | Sondador | Sander R. de Oliveira
∑ do acum.
30,00 cms.
finais.
Número de Golpes Penetração 45,00 cms
1 º
15,00
cms.
2 º
15,00
cms.
3º
15,00
cms.
Gráfico de Penetração
Camada Inicial 1ª + 2ª
Camada Final 2ª + 3ª
Interrompido na cota: 14,45 metros.
SP-04
Obs: O fuste se manteve instável durante este ensaio para diâmetro compatível ao do amostrador de barrilete.
Argila orgânica, preta, mole.
Argileste Engenharia Civil Ltda
Areia, marrom clara, medianamente compacta.
Argila siltosa, marrom variegada, média.
Idem, cinza variegada, rija.
Idem, marrom e cinza.
Idem, marrom variegada, dura.
Idem, marrom avermelhada.
Idem, marrom clara.

## S5
CLIENTE |  | Geplan Planejamento Projetos e Gerenc.de Obras | [15 empty] | PERFIL Nº
OBRA |  | Ensaio Geotécnico para Edif. Industrial em S.José do Pinhais Pr. | [15 empty] | PÁGINA Nº | 9/9
LOCAL |  | Avenida Rui Barbosa com Rua Annelise Gellert Krigsner | [15 empty] | REFERÊNCIA | 456/08
Amostra seca (dinâmica) |  |  |  |  | 0.45 | m | Ø interno amostrador | [7 empty] | 34,90 mm |  |  | Data inicial | 171008
Profundidade do revestimento |  |  |  |  | 1 | m | Norma de Identificação | [7 empty] | 7250/1982 |  |  | Data final | 171008
Nível d´ água após ensaio |  |  |  |  | 1.83 | m | Norma de execução | [7 empty] | 6484/2001 |  |  | Cota do (RN) | 0,00 m
Nível d´ água 6:00 hs. após ensaio |  |  |  |  | 1.9 | m | Escala vertical | [7 empty] | 1/100 |  |  | Cota do furo | 0
Nível d'água 6:00 após | Número de amostras | C o t a s |  |  |  |  | 5 | 10 | 15 | 20 | 25 | 30 | 35 | 40 | 45 | 50 | Prof .Camada | IDENTIFICAÇÃO DO SOLO
| 0 | 0.45 | 3 | 2 | 2 | 4
| 1 | 1.45 | 2 | 2 | 2 | 8
| 2 | 2.45 | 2 | 2 | 2 | 12 | [10 empty] | 2.8
| 3 | 3.45 | 5 | 5 | 5 | 22 | [10 empty] | 3.9
| 4 | 4.45 | 4 | 5 | 5 | 32
| 5 | 5.45 | 5 | 5 | 6 | 43
| 6 | 6.45 | 7 | 8 | 9 | 60
| 7 | 7.45 | 8 | 9 | 10 | 79
| 8 | 8.45 | 10 | 11 | 12 | 102
| 9 | 9.45 | 11 | 13 | 14 | 129
| 10 | 10.45 | 14 | 15 | 17 | 161
| 11 | 11.45 | 15 | 16 | 18 | 195
| 12 | 12.45 | 17 | 18 | 19 | 232
| 13 | 13.45 | 19 | 20 | 21 | 273
| 14 | 14.45 | 20 | 22 | 22 | 317
| 15 | 15.45 | 21 | 23 | 25 | 365 | [10 empty] | 15.45
| 16 | 16.45
| 17 | 17.45
| 18 | 18.45
| 19 | 19,45 m
| 20 | 20,45 m
| 21 | 21,45 m
| 22 | 22,45 m
| 20 | 20.45
| 18 | 18.45
logo após o ensaio.
Eng◦. Resp. |  | OZIEL LOPES - Crea 154590/D-SP |  |  |  |  | Escala vertical 5: Desenho; Escala vertical 20: Rodrigo Ramos Lopes |  | Sondador | Sander R. de Oliveira
∑ do acum.
30,00 cms.
finais.
Número de Golpes Penetração 45,00 cms
1 º
15,00
cms.
2 º
15,00
cms.
3º
15,00
cms.
Gráfico de Penetração
Camada Inicial 1ª + 2ª
Camada Final 2ª + 3ª
Interrompido na cota: 15,45 metros.
SP-05
Obs: O fuste se manteve instável durante este ensaio para diâmetro compatível ao do amostrador de barrilete.
Argila orgânica, marrom escura, mole.
Argileste Engenharia Civil Ltda
Areia argilosa, marrom, medianamente compacta.
Argila siltosa, marrom clara, média.
Idem, cinza e marrom, rija.
Idem, marrom variegada.
Idem, marrom clara.
Idem, marrom e branca.
Idem, marrom variegada.